## Sheet1
耗材类型 Material Type | 耗材名称 Material Name | 厚度(mm) Thickness | 20w蓝光雕刻 20W Blue Laser Engraving | 20w蓝光切割 20W Blue Laser Cutting | 2w红外雕刻 2W Infrared Engraving
木板 Plank | 椴木板 Basswood board | 2 | 30/5000/1 | 100/600/1 | /
木板 Plank | 椴木板 Basswood board | 3 | 30/5000/1 | 100/500/1 | /
木板 Plank | 椴木板 Basswood board | 4 | 30/5000/1 | 100/400/1 | /
木板 Plank | 椴木板 Basswood board | 5 | 30/5000/1 | 100/200/1 | /
木板 Plank | 椴木板 Basswood board | 10 | 30/5000/1 | 100/200/2 | /
木板 Plank | 椴木板 Basswood board | 15 | 30/5000/1 | / | /
木板 Plank | 胡桃木板 Walnut board | 3 | 10/6000/1 | 100/400/1 | 55/1000/1
木板 Plank | 胡桃木板 Walnut board | 5 | 10/6000/1 | 100/300/1 | 55/1000/1
木板 Plank | 红木板 Redwood board | 3 | 5/2000/1 | 100/300/1 | /
木板 Plank | 红木板 Redwood board | 5 | 5/2000/1 | 100/200/1 | /
木板 Plank | A4椴木胶合板 A4 oak plywood | 3 | 30/5000/1 | 100/500/1 | /
木板 Plank | 咖啡色木板 Coffee-colored wooden board | 3 | 11/7000/1 | 100/300/1 | 60/3000/1
木板 Plank | 花梨木胶合板 Rosewood plywood | 3 | 5/1000/1 | 100/400/1 | /
木板 Plank | 桃花心胶合板 Peach blossom plywood | 3 | 5/1000/1 | 100/400/1 | /
木板 Plank | 椴木胶合板 Basswood plywood | 3 | 30/5000/1 | 100/500/1 | /
木板 Plank | 橡木胶合板 Oak plywood | 3 | 20/3000/1 | 100/400/1 | /
竹制 Made of bamboo | 竹板 Bamboo board | 3 | 10/1000/1 | 100/300/1 | /
纸 Paper | 牛皮纸 Kraft paper | 0.2 | 8/2000/1 | 90/4000/1 | /
纸 Paper | 卡纸 Cardboard | 0.2 | 8/2000/1 | 90/4000/1 | /
纸 Paper | 毛毡纸 Felt paper | 0.8 | 10/5000/1 | 90/4000/1 | /
纸 Paper | 闪光纸_金色 Glitter paper _ gold | 0.1 | 10/7000/1 | 100/1500/1 | 80/1000/1
纸 Paper | 闪光纸_银色 Glitter paper _ silver | 0.1 | 10/7000/1 | 100/900/1 | 80/1000/1
纸 Paper | 刮画纸_金色 Scratch paper _ gold | 0.2 | 4/500/1 | 100/2000/1 | 32/1000/3
纸 Paper | 刮画纸_银色 Scratch paper _ silver | 0.2 | 4/500/1 | 100/2000/1 | 32/1000/3
纸 Paper | 刮画纸_红 Scratch paper _ red | 0.1 | 4/500/1 | 100/2000/1 | 32/1000/3
纸 Paper | 刮画纸_绿 Scratch paper _ green | 0.1 | 4/500/1 | 100/2000/1 | 32/1000/3
纸 Paper | 刮画纸_蓝 Scratch paper _ blue | 0.1 | 4/500/1 | 100/2000/1 | 32/1000/3
纸 Paper | 刮画纸_黄 Scratch paper _ yellow | 0.1 | 4/500/1 | 100/2000/1 | 32/1000/3
纸 Paper | 刮画纸_白 Scratch paper _ white | 0.1 | 5/500/1 | 100/2000/1 | 32/1000/3
纸 Paper | 荧光刮画纸 Fluorescent scratch paper | 0.1 | 4/500/1 | 100/1500/1 | 32/1000/3
纸 Paper | 上色纸_蓝色 Coloring paper _ blue | 0.1 | 15/5000/1 | 100/1500/1 | 100/3000/1
纸 Paper | 上色纸_浅灰色 Coloring paper _ light grey | 0.1 | 15/5000/1 | 100/1500/1 | 100/3000/1
纸 Paper | 上色纸_深蓝色 Coloring paper _ dark blue | 0.1 | 15/5000/1 | 100/1500/1 | 100/3000/1
纸 Paper | 上色纸_碧蓝色 Coloring paper _ deep blue | 0.1 | 15/5000/1 | 100/1500/1 | 100/3000/1
纸 Paper | 上色纸_湖蓝色 Coloring paper _ lake blue | 0.1 | 15/5000/1 | 100/1500/1 | 100/3000/1
纸 Paper | 上色纸_墨绿色 Coloring paper _ dark green | 0.1 | 15/5000/1 | 100/1500/1 | 100/3000/1
纸 Paper | 上色纸_棕色 Coloring paper _ brown | 0.1 | 15/5000/1 | 100/1500/1 | 100/3000/1
纸 Paper | 上色纸_黑色 Coloring paper _ black | 0.1 | 15/5000/1 | 100/1500/1 | 100/3000/1
纸 Paper | 上色纸_浅蓝色 Coloring paper _ light blue | 0.1 | 15/5000/1 | 100/1500/1 | 100/3000/1
纸 Paper | 上色纸_翠绿色 Coloring paper _ emerald green | 0.1 | 15/5000/1 | 100/1500/1 | 100/3000/1
亚克力 Acrylic | 黑色镜面亚克力 Black mirror acrylic | 3 | 10/4000/1 | 80/200/1 | 88/1000/1
亚克力 Acrylic | 紫色镜面亚克力 Purple mirror acrylic | 3 | 57/4000/1 | 60/120/3 | /
亚克力 Acrylic | 红色镜面亚克力 Red mirror acrylic | 3 | 30/4000/1 | 60/120/2 | /
亚克力 Acrylic | 橙色镜面亚克力 Orange mirror acrylic | 3 | 20/4000/1 | 60/120/3 | /
亚克力 Acrylic | 绿色镜面亚克力 Green mirror acrylic | 3 | 30/4000/1 | 60/120/3 | 100/400/1
亚克力 Acrylic | 红色透明亚克力 Red transparent acrylic | 3 | 20/3000/1 | 60/120/3 | /
亚克力 Acrylic | 黄色透明亚克力 Yellow transparent acrylic | 3 | 20/5000/1 | 60/120/3 | /
亚克力 Acrylic | 绿色透明亚克力 Green transparent acrylic | 3 | 20/3000/1 | 70/120/3 | /
亚克力 Acrylic | 黑色磨砂亚克力 Black frosted acrylic | 3 | 10/5000/1 | 100/360/1 | 64/1000/1
亚克力 Acrylic | 橙色磨砂亚克力 Orange frosted acrylic | 3 | 45/5000/1 | 60/120/3 | /
亚克力 Acrylic | 绿色磨砂亚克力 Green frosted acrylic | 3 | /
亚克力 Acrylic | 紫色磨砂亚克力 Purple frosted acrylic | 3
亚克力 Acrylic | 紫色不透明亚克力板 Purple opaque acrylic sheet | 3 | 57/4000/1 | 60/120/3 | /
金属 Metal | 阳极氧化铝 Anodic aluminium oxide | 3 | 20/2000/1 | / | 85/1000/1
金属 Metal | 拉丝不锈钢 Brushed stainless steel | 2 | 90/10000 | / | 100/200/1
皮革 Leather | 棕色皮革 Brown leather | 0.65 | /
皮革 Leather | 黑色皮革维修补丁金色底 Black Leather Repair Patch Gold Bottom | 1.3
皮革 Leather | 黑色皮革维修补丁银色底 Black Leather Repair Patch Silver Bottom | 1.3
皮革 Leather | 圆形杯垫 Round coaster | / | 7/4000/1 | / | /
香水瓶 Perfume bottle | 迷你金色香水瓶 Mini golden perfume bottle | / | 60/1000/1 | / | 100/300/1
香水瓶 Perfume bottle | 迷你粉色香水瓶 Mini pink perfume bottle | / | 60/1000/1 | / | 100/300/1
香水瓶 Perfume bottle | 迷你银色香水瓶 Mini silver perfume bottle | / | 100/1000/1 | / | 100/300/1
香水瓶 Perfume bottle | 迷你红色香水瓶 Mini red perfume bottle | / | 60/1000/1 | / | 100/300/1
香水瓶 Perfume bottle | 迷你紫色香水瓶 Mini purple perfume bottle | / | 60/1000/1 | / | 100/300/1
名牌徽章 Brand badge | 银色名牌徽章 Silver brand badge | / | 100/800/1 | / | 100/300/1
名牌徽章 Brand badge | 金色名牌徽章 Golden brand badge | / | 100/800/1 | / | 100/300/1
名牌徽章 Brand badge | 蓝色名牌徽章 Blue brand badge | / | 100/800/1 | / | 100/300/1
名牌徽章 Brand badge | 黑色名牌徽章 Black brand badge | / | 100/800/1 | / | 100/300/1
名牌徽章 Brand badge | 圆形金属宠物名牌 Round metal pet nameplate | 1.8 | 90/1000/1 | / | 100/200/1
名牌徽章 Brand badge | 骨形金属宠物名牌 Bone-shaped metal pet brand | 1.8 | 90/1000/1 | / | 100/200/1
名牌徽章 Brand badge | 爪形金属宠物名牌 Claw-shaped metal pet nameplate | 1.8 | 90/1000/1 | / | 100/200/1
名牌徽章 Brand badge | 猫形金属宠物名牌 Cat-shaped metal pet brand | 1.8 | 90/1000/1 | / | 100/200/1
其他 Other | 啤酒开瓶器 Beer opener | / | 40/6000/1 | / | /
其他 Other | 杯垫 Coaster | / | 20/7000/1 | / | /
其他 Other | 枣木啤酒杯 Jujube wood beer glass | 0.5 | 40/6000/1 | / | /
其他 Other | 钥匙扣 Keychain | / | 10/3000/1 | / | 100/1500/1
其他 Other | 针织袜 Knitted socks | / | 15/4000/1 | / | /
其他 Other | 海军蓝色帽子_自粘金色帽贴 Navy blue hat _ self-adhesive gold hat sticker | 0.2 | 9/5000/1 | / | 100/3000/1
其他 Other | 海军蓝色帽子_自粘银色帽贴 Navy blue hat _ self-adhesive silver hat sticker | 0.2 | 9/5000/1 | / | 100/3000/1
其他 Other | 松木方块 Pine block | 15 | 40/5000/1 | / | /
其他 Other | 铝制名片-蓝色 Aluminum Business Card - Blue | 1 | 40/4000/1 | / | 100/300/1
其他 Other | 铝制名片-金色 Aluminum Business Card - Gold | 1 | 40/4000/1 | / | 100/300/1
其他 Other | 铝制名片-黑色 Aluminum Business Card - Black | 1 | 30/4000/1 | / | 100/300/1
其他 Other | 铝制名片-紫色 Aluminum Business Card - Purple | 1 | 30/4000/1 | / | 100/300/1
其他 Other | 铝制名片-银色 Aluminum Business Card - Silver | 1 | / | / | 100/300/1
其他 Other | 椴木胶合板198*198 Basswood plywood198*198 | 3 | 30/5000/1 | 100/400/1 | /
其他 Other | 牛皮纸 Kraft paper | 1 | 12/3000/1 | 100/2000/1 | /
其他 Other | 不锈钢狗牌-军牌尖角-银色 Stainless Steel Dog Tag - Military Tag Angle - Silver | 3 | 90/1000/1 | / | 100/200/1
其他 Other | 不锈钢狗牌-大骨头-银色 Stainless Steel Dog Tag - Big Bone - Silver | 3 | 90/1000/1 | / | 100/200/1
其他 Other | 不锈钢狗牌-内孔圆-银色 Stainless steel dog tag - inner hole round - silver | 3 | 90/1000/1 | / | 100/200/1
其他 Other | 不锈钢狗牌-大号狗爪-银色 Stainless steel dog tag - large dog paw - silver | 3 | 90/1000/1 | / | 100/200/1
其他 Other | 不锈钢狗牌-猫头-银色 Stainless Steel Dog Tag - Cat Head - Silver | 3 | 90/1000/1 | / | 100/200/1
其他 Other | 钥匙牌 Key plate | 8 | 9/1000/1 | / | /
其他 Other | 手机座 Cell phone holder | 18 | 11/3000/1 | / | /
其他 Other | 相框 Photo frame | 19.8 | 35/6000/1 | / | /
其他 Other | 松木不规则杯垫 Pine irregular coaster | 10 | 50/5000/1 | / | /
其他 Other | 皮革杯垫 Leather coasters | 0.2 | 7/4000/1 | / | 100/400/1
其他 Other | 木制吊牌 Wooden hang tag | 1.5 | 40/4000/1 | 100/800/1 | /
其他 Other | 黑色皮革护照包 Black leather passport bag | 14 | 10/5000/1 | / | 100/3000/1
其他 Other | 行李标签 Luggage tags | 5.5 | 10/5000/1 | / | 100/3000/1